## IT
[5 empty] | INSTRUÇÃO de TRABALHO ESPECIFICAÇÃO PA | [6 empty] | Número: |  | ITES-PA-BV- |  |  | 1
[12 empty] | Revisão: |  | 02
[12 empty] | Folha : |  | 1 |  | de | 1
BRASGEL AÇO 1 | [11 empty] | Nível do Documento: |  |  |  | III
Elaborado por: |  |  | Analista/Assistente de Qualidade | [5 empty] | Aprovado por: |  |  | Gerente P&D/Qualidade
| 24 | / | 1 | / | 22 | Luana Borborema |  |  |  | 24 | / | 1 | / | 22 | Edmilson Passos
| NOME COMERCIAL | [7 empty] | PRODUTO
| PAN00441 - BRASGEL ACO BIG BAG | [7 empty] | BRASGEL AÇO 1
DESCRIÇÃO
Aplicação: Fundição Embalagem: A bentonita Brasgel é fornecida em pó, acondicionada em big bags de no máximo 1.350 kg. Prazo de validade: 12 meses
CARACTERÍSTICAS p/ CONTROLE
Item | Características | [5 empty] | MIN | Especificação |  |  | MAX |  | Meio / Nº IT-MA-XXX
1 | Umidade (%) | [5 empty] | 9 |  | 12 |  |  |  | Estufa / IT-MA-035
2 | Granulometria Via seca (%) +200 # | [5 empty] | 0 |  | 10 |  |  |  | Peneira / ITMA-084
3 | Inchamento | [5 empty] | 30 |  | - |  |  |  | Proveta / ITMA-034
4 | Adsorção Azul Metileno Original (ml) | [5 empty] | 50 |  | - |  |  |  | Agitador magnético e Papel-filtro / ITMA-063
5 | Ind. Estabilidade Térmica (%) | [5 empty] | 60 |  | - |  |  |  | Correlação entre materiais no estado original e estado calcinado / ITMA-064
6 | PH (2g/100ml) | [5 empty] | 9.5 |  | 10.5 |  |  |  | Phmetro / ITMA-082
7 | Resistência Compressão Verde (N/cm2) | [5 empty] | 12 |  | - |  |  |  | Máquina universal de resistência para areia / ITMA-066
8 | R.T.U. (N/cm2) | [5 empty] | 0.3 |  | - |  |  |  | Máquina para ensaio de resistência a tração a úmido - RTU / ITMA-067
9 | Compactação GF (%) | [5 empty] | 47 |  | 49 |  |  |  | Compactador
- | - | [5 empty] | - |  | - |  |  |  | -
- | - | [5 empty] | - |  | - |  |  |  | -
N º Rev. |  | Descrição da Alteração
0 |  | Publicação Inicial
1 |  | Alteração do código e nome comercial do produto.
2 |  | Exclusão do código comercial PAN00440.

## Planilha1
cabProduto | @cabProduto varchar(),
descrProd | @descrProd varchar(),
cabRevisao | @cabRevisao varchar(),
vigenciaDe | @vigenciaDe varchar(),
vigenciaAte | @vigenciaAte varchar(),
situacao | @situacao varchar(), | cabProduto, descrProd, cabRevisao, vigenciaDe,
qualObsGeral | @qualObsGeral varchar(), | vigenciaAte, situacao, qualObsGeral, qualObsRevisao,
qualObsRevisao | @qualObsRevisao varchar(), | aplicacao, embalagem, prazoValid, feitoPor, aprovPor,
aplicacao | @aplicacao varchar(), | iteProduto, iteRevisao, iteCarac, iteMin, iteMax, descCarac
embalagem | @embalagem varchar(),
prazoValid | @prazoValid varchar(),
feitoPor | @feitoPor varchar(),
aprovPor | @aprovPor varchar(),
iteProduto | @iteProduto varchar(),
iteRevisao | @iteRevisao varchar(),
iteCarac | @iteCarac varchar(),
iteMin | @iteMin varchar(),
iteMax | @iteMax varchar(),
descCarac | @descCarac varchar(),

## FF-018 (hidden)
Aprovado |  |  | REGISTRO DE INSPEÇÃO DE PROC. / FINAL | [9 empty] | ITES-PA-BV- | 1 | REV : | 02 | ANO: | 2022
Reprovado | [12 empty] | PSA / PA: | BRASGEL AÇO 1 | [5 empty] | FF-018 rev01
Data Inspeção | Nº Lote | Quant. Produzida (kg) | Data Fabricação | Data Embarque | AP ou RP | Motivo Reprovação | Disposição | Resp. Insp. | Observação |  | RESULTADOS
[11 empty] | Umidade (%) | Granulometria Via seca (%) +200 # | Inchamento | Adsorção Azul Metileno Original (ml) | Ind. Estabilidade Térmica (%) | PH (2g/100ml) | Resistência Compressão Verde (N/cm2) | R.T.U. (N/cm2) | Compactação GF (%) | - | -
[10 empty] | min | 9 | 0 | 30 | 50 | 60 | 9.5 | 12 | 0.3 | 47 | - | -
[10 empty] | max | 12 | 10 | - | - | - | 10.5 | - | - | 49 | - | -

## cert analise (hidden)
CERTIFICADO DE ANÁLISE
| Nº Certificado: |  |  |  | ITES-PA-BV-001 - REV00
| Data Embarque: | #N/A |  |  | Nº Lote :
| Cliente: |  |  |  | Quantidade:
| Produto: | BRASGEL AÇO 1 |  |  | Nº Nota Fiscal:
| Data Fabricação : | #N/A |  |  | Data Validade: | #N/A
| CARACTERÍSTICAS |  |  | ESPECIFICAÇÕES |  | RESULTADOS
|  |  |  | min | max
| Umidade (%) |  |  | 9 | 12 | #N/A
| Granulometria Via seca (%) +200 # |  |  | 0 | 10 | #N/A
| Inchamento |  |  | 30 | - | #N/A
| Adsorção Azul Metileno Original (ml) |  |  | 50 | - | #N/A
| Ind. Estabilidade Térmica (%) |  |  | 60 | - | #N/A
| PH (2g/100ml) |  |  | 9.5 | 10.5 | #N/A
| Resistência Compressão Verde (N/cm2) |  |  | 12 | - | #N/A
| R.T.U. (N/cm2) |  |  | 0.3 | - | #N/A
| Compactação GF (%) |  |  | 47 | 49 | #N/A
| - |  |  | - | - | #N/A
| - |  |  | - | - | #N/A
NOTA: DETERMINAÇÕES ACIMA EXECUTADAS DE ACORDO COM AS NORMAS ABNT E MÉTODOS DE ENSAIO CEMP
| Resp. Controle da Qualidade: |  | Débora Silva - dvsilva@bentonit.com.br